## Plan1
AISI 1015 | Resist. à tração ( MPa) | Limite de escoamento (MPa ) | Alongamento(%) | Redução de área (%) | Dureza (HB) | Impacto (J)
Laminado | 420 | 315 | 39 | 61 | 126 | 111
Normalizado | 425 | 325 | 37 | 70 | 121 | 115
Recozido | 385 | 285 | 37 | 70 | 121 | 115